## 1项目信息
项目信息
项目名称： | PDH装置脱丙烷塔增加冷凝器 |  |  | 项目编号： | xxxxx
用户名称： | 浙江卫星能源有限公司 |  |  | 产品编号： | xxxx
设备名称： | PDH装置脱丙烷塔增加冷凝器 |  |  | 设计阶段： | 施工设计
设备位号： | E202AB | 图号前缀 | xxxx | 文件版本 | xxxx
容器类型 | 管壳式热交换器 |  |  | 型式： | BES

## 2建造相关标准、规范
建造相关标准、规范
1 | 技术法规 | TSG 21-2016
2 | 产品标准 | GB/T 151-2014、GB/T 150-2011
3 | 用户规范 | /
4 | 焊接工艺评定 | NB/T 47014-2011
5 | 焊接规程 | NB/T 47015-2011
6 | 焊接接头型式标准 | GB/T 985.1～2-2008、HG/T 20583-2020
7 | 焊接材料推荐标准 | NB/T 47015-2011、NB/T 47018-2017
8 | 无损检测标准 | NB/T 47013-2015
9 | 运输包装标准 | NB/T 10558-2021
10 | 表面处理标准 | GB/T 8923.1-2011
11 | 涂漆标准 | NB/T 10558-2021

## 3设计数据表
序号 | 参数名称 | 单位 | 壳程 | 管程 |  |  | 填写说明
1 | 公称直径 | mm | 1400 | 1400 | Shell_NominalDiameter | Tube_NominalDiameter
2 | 介质（组分） |  | 冷却水 | 轻烃 | Shell_Components | Tube_Components | 文本填写 | √
3 | 介质（相态） |  | 液态 | 气态 | Shell_PhaseState | Tube_PhaseState | 气态/液态/固态 | √
4 | 介质特性（毒性危害程度） |  | 轻度 | 轻度 | Shell_ToxicityHazardDegree | Tube_ToxicityHazardDegree | 轻度/中度/高度/极度 | √
5 | 介质特性（是否易爆） |  | 否 | 易爆 | Shell_WhetherExplosive | Tube_WhetherExplosive | 易爆/可燃/不燃/易爆，液化气体、可燃，液化气体/不燃，液化气体 | √
6 | 介质特性（是否可燃） |  | 不燃 | 可燃 | Shell_WhetherFlammable | Tube_WhetherFlammable
7 | 介质特性（是否液化气体） |  | 非液化气体 | 液化气体 | Shell_Liquefied gas or not | Tube_Liquefied gas or not
8 | 工作介质密度 | kg/m³ | 1000 | 47.46 | Shell_Density | Tube_Density | 数值填写 | √ | 耐压试验 试验类型 | 液压试验 | 液压试验
9 | 介质入口流速 | m/s | 3.07 | 4.13 | Shell_CurrentSpeed | Tube_CurrentSpeed | 数值填写 | √
10 | 工作压力（下限） | MPa | 0.55 | 1.846 | Shell_PressureMax | Tube_Pressure | -0.1MPa≤数值填写≤35MPa | √
11 | 工作压力（上限） |  | 0.55 | 1.846 | Shell_Pressure | Tube_PressureMax | -0.1MPa≤数值填写≤35MPa | √
12 | 工作温度（入） | ℃ | 33 | 53.5 | Shell_Temperature_in | Tube_Temperature_in | -269℃≤数值填写≤900℃ | √
13 | 工作温度（出） | ℃ | 34 | 51.4 | Shell_Temperature_out | Tube_Temperature_out | -269℃≤数值填写≤900℃
14 | 最高允许工作压力 | MPa |  |  | Shell_MaxPressure | Tube_MaxPressure | -0.1MPa≤数值填写≤35MPa | √
15 | 管板设计压差 | MPa |  |  | Shell_PressureDifferenceOfTubeSheet | Tube_PressureDifferenceOfTubeSheet | -0.1MPa≤数值填写≤35MPa
16 | 设计压力 | Mpa | 2.2 | 1.6 | Shell_Case1Pressure | Tube_Case1Pressure | -0.1MPa≤数值填写≤35MPa | √
17 | 设计压力（设计工况2） | MPa |  |  | Shell_Case2Pressure | Tube_Case2Pressure | -0.1MPa≤数值填写≤35MPa
18 | 液柱静压力 | MPa |  |  | Shell_StaticPressure | Tube_StaticPressure | 界面输入
19 | 设计温度 | ℃ | 100 | 95 | Shell_Case1Temp | Tube_Case1Temp | -269℃≤数值填写≤900℃；如存在其他工况，设计温度也可分两行填写。 | √
20 | 设计温度2（设计工况2） | ℃ |  |  | Shell_Case2Temp | Tube_Case2Temp | 默认值黑色，修改值蓝色，校验不通过红色
21 | 最低设计金属温度 | ℃ | -5 | -5 | Shell_LowestTemp | Tube_LowestTemp | -269℃≤数值填写≤900℃
22 | 纵向焊接接头系数 |  | 0.85 | 0.85 | Shell_LongitudinalWeldedJointCoefficient | Tube_LongitudinalWeldedJointCoefficient | 1.0/0.85 显示必须带小数 | √
23 | 环向焊接接头系数 |  | 0.85 | 0.85 | Shell_TransverseWeldedJointCoefficient: | Tube_TransverseWeldedJointCoefficient: | 0.60 显示必须带小数
24 | 管程侧腐蚀裕量 | mm | 3 | 3 | Shell_CorrosionAllowance | Tube_CorrosionAllowance | 数值填写 | √
25 | 超压泄放装置 |  | 工艺系统考虑 | 工艺系统考虑 | Shell_OverpressureReliefDevice | Tube_OverpressureReliefDevice | 工艺系统考虑/ 无/ 设置
26 | 进、出口压力差 | MPa | 0.03 | 0.03 | Shell_PressureDifferenceBetweenInletAndOutlet | Tube_PressureDifferenceBetweenInletAndOutlet | 数值填写 | √
27 | 耐压试验 试验类型 |  | 液压试验 | 液压试验 | Shell_PressureTestType | Tube_PressureTestType | 用户指定，数值填写；用户不指定时，此处不填写，程序自动计算后填写至输出文件。
28 | 自定义耐压试验 压力（卧） | MPa | 2.75 | 1.92 | Shell_Pressure (horizontal) | Tube_Pressure (horizontal)
29 | 自定义耐压试验 压力（立） | MPa | / | / | Shell_Pressure (vertical) | Tube_Pressure (vertical)
30 | 耐压试验 试验介质 |  | 水 | 水 | Shell_TestMedium | Tube_TestMedium | 文本填写 | √
31 | 耐压试验介质密度： | kg/m³ | 1000 | 1000 | Shell_MediumDensity | Tube_MediumDensity | 文本填写 | √
32 | 泄漏试验类型 |  | 无 | 无 | Shell_TestType | Tube_TestType | 气密性试验/氨检漏试验/卤素检测试验/氦检漏试验/无
33 | 泄漏试验要求 |  | 注1 | 注1 | Shell_TestRequirements | Tube_TestRequirements | 文本填写
34 | 绝热 类型 |  | 保温 | 保温 | Shell_InsulationType | Tube_InsulationType | 保温/保冷/无
35 | 绝热 材料 |  | 硅铝酸纤维棉 | 硅铝酸纤维棉 | Shell_Thermal insulation material | Tube_Thermal insulation material | 见绝热材料表
36 | 绝热 厚度 | mm | 60 | 60 | Shell_Insulation thickness | Tube_Insulation thickness | 数值填写/无（类型无时需隐藏）
37 | 绝热 密度 | kg/m³ | 96 | 96 | Shell_Insulation density | Tube_Insulation density | ≤4000mm，且设计压力(Mpa)取绝对值最大值与公称直径(mm)的乘积不大于27000. | √
[5 empty] | Shell_NominalDiameter | Tube_NominalDiameter

## 4设计数据表2
设计数据表
|  | 单位 | 参数 | 001
1 | 是否以外径为基准 |  | 否 | Based on outer diameter
2 | 使用年限 | 年 | 10 | Age
3 | 地震设防烈度 | ° | 七度 | SeismicFortificationIntensity
4 | 基本地震加速度 | g | 0.1g | Basic seismic acceleration
5 | 设计地震分组 |  | Ⅰ | Design earthquake grouping
6 | 基本风压值 | Pa | 0.5 | Basic wind pressure value
7 | 场地土类别 |  | Ⅰ | Site soil category
8 | 地面粗糙度 |  | A | Ground roughness
9 | 雪压值 | Pa | 0.35 | Snow pressure value
10 | 焊后热处理 |  | 换热管与管板的焊接接头 | HeatTreatment
11 | 管束防腐要求 |  | 管外 | RequirementForAnticorrosion
12 | 硬度试验合格指标 |  | — | Hardness test qualification index
13 | 外表面处理质量要求 |  | Sa2.5级 | Quality requirements for external surface treatment

## 焊接检测表
焊接检测表
|  |  |  | 壳程 |  |  | 管程
60 | 焊接接头无损检测 | 接头分类 |  | 技术等级 | 检测比例 | 合格级别 | 技术等级 | 检测比例 | 合格级别
61 |  | A,B | R.T. | / | 20% | Ⅱ | AB | 20% | Ⅱ | （壳程）（第一组）（射线）技术等级 | （壳程）（第一组）（射线）检测比例 | （壳程）（第一组）（射线）合格级别 | （管程）（第一组）（射线）技术等级 | （管程）（第一组）（射线）检测比例 | （管程）（第一组）（射线）合格级别
62 |  |  | U.T. | / |  |  | / |  |  | （壳程）（第一组）（超声）技术等级 | （壳程）（第一组）（超声）检测比例 | （壳程）（第一组）（超声）合格级别 | （管程）（第一组）（超声）技术等级 | （管程）（第一组）（超声）检测比例 | （管程）（第一组）（超声）合格级别
63 |  |  | TOFD | / |  |  | / |  |  | （壳程）（第一组）（TOFD）技术等级 | （壳程）（第一组）（TOFD）检测比例 | （壳程）（第一组）（TOFD）合格级别 | （管程）（第一组）（TOFD）技术等级 | （管程）（第一组）（TOFD）检测比例 | （管程）（第一组）（TOFD）合格级别
64 |  |  | M.T. | / |  |  | / |  |  | （壳程）（第一组）（磁粉）技术等级 | （壳程）（第一组）（磁粉）检测比例 | （壳程）（第一组）（磁粉）合格级别 | （管程）（第一组）（磁粉）技术等级 | （管程）（第一组）（磁粉）检测比例 | （管程）（第一组）（磁粉）合格级别
65 |  |  | P.T. | / |  |  | / |  |  | （壳程）（第一组）（渗透）技术等级 | （壳程）（第一组）（渗透）检测比例 | （壳程）（第一组）（渗透）合格级别 | （管程）（第一组）（渗透）技术等级 | （管程）（第一组）（渗透）检测比例 | （管程）（第一组）（渗透）合格级别
66 |  | D | U.T. | / |  |  | / |  |  | （壳程）（第二组）（超声）技术等级 | （壳程）（第二组）（超声）检测比例 | （壳程）（第二组）（超声）合格级别 | （管程）（第二组）（超声）技术等级 | （管程）（第二组）（超声）检测比例 | （管程）（第二组）（超声）合格级别
67 |  |  | M.T. | [6 empty] | （壳程）（第二组）（磁粉）技术等级 | （壳程）（第二组）（磁粉）检测比例 | （壳程）（第二组）（磁粉）合格级别 | （管程）（第二组）（磁粉）技术等级 | （管程）（第二组）（磁粉）检测比例 | （管程）（第二组）（磁粉）合格级别
68 |  |  | P.T. | [6 empty] | （壳程）（第二组）（渗透）技术等级 | （壳程）（第二组）（渗透）检测比例 | （壳程）（第二组）（渗透）合格级别 | （管程）（第二组）（渗透）技术等级 | （管程）（第二组）（渗透）检测比例 | （管程）（第二组）（渗透）合格级别
69 |  | C,E | M.T.[FB] | / |  | / | / | 100% | Ⅰ | （壳程）（第三组）（磁粉）技术等级 | （壳程）（第三组）（磁粉）检测比例 | （壳程）（第三组）（磁粉）合格级别 | （管程）（第三组）（磁粉）技术等级 | （管程）（第三组）（磁粉）检测比例 | （管程）（第三组）（磁粉）合格级别
70 |  |  | P.T. | / | 100% | Ⅰ | / |  |  | （壳程）（第三组）（渗透）技术等级 | （壳程）（第三组）（渗透）检测比例 | （壳程）（第三组）（渗透）合格级别 | （管程）（第三组）（渗透）技术等级 | （管程）（第三组）（渗透）检测比例 | （管程）（第三组）（渗透）合格级别
71 |  | T(管头) | R.T. | / | [5 empty] | （第五组）（射线）技术等级 | （第五组）（射线）检测比例 | （第五组）（射线）合格级别 | （第五组）（射线）技术等级 | （第五组）（射线）检测比例 | （第五组）（射线）合格级别
72 |  |  | P.T. | A | 100% | Ⅰ | A | 100% |  | （第五组）（渗透）技术等级 | （第五组）（渗透）检测比例 | （第五组）（渗透）合格级别 | （第五组）（渗透）技术等级 | （第五组）（渗透）检测比例 | （第五组）（渗透）合格级别
A/AB/B/C | Ⅰ/Ⅱ/Ⅲ/Ⅳ

## 涂漆表
执行规范
油漆 | 用途 |  | 油漆类别 | 颜色 | 干膜厚度（μm） | 涂漆面积（㎡） | 备注
| 内涂漆 | 底漆 | [5 empty] | 内涂漆油漆类别1 | 内涂漆颜色1 | 内涂漆干膜厚度1 | 内涂漆涂漆面积1 | 内涂漆备注1
|  | 中间漆 | [5 empty] | 内涂漆油漆类别2 | 内涂漆颜色2 | 内涂漆干膜厚度2
|  | 面漆 | [5 empty] | 内涂漆油漆类别3 | 内涂漆颜色3 | 内涂漆干膜厚度3
| 外涂漆 | 底漆 | [5 empty] | 外涂漆油漆类别1 | 外涂漆颜色1 | 外涂漆干膜厚度1 | 外涂漆涂漆面积1 | 外涂漆备注1
|  | 中间漆 | [5 empty] | 外涂漆油漆类别2 | 外涂漆颜色2 | 外涂漆干膜厚度2
|  | 面漆 | [5 empty] | 外涂漆油漆类别3 | 外涂漆颜色3 | 外涂漆干膜厚度3

## 4管口表
管口表
| 管口 代号 | 管口用途 | 公称尺寸 NPS/DN | 法兰类型及密封面型式 |  |  | 焊端规格 | 管口定位 | [5 empty] | 外伸高度 | 备注
|  |  |  | 压力等级 | 型式 | 密封面 | Sch/mm | 附属 | 位置近 | 轴向定位值 | 方位（°） | 偏心距 | 夹角（°）
2 | a | 管程入口 | 300 | 150 | WN | RF | 默认 | 管箱圆筒 | 左轮廓线 | 默认 | 180 | 0 | 0 | 默认 |  | class | DN | mm
1 | b | 管程出口 | 300 | 150 | WN | RF | 默认 | 管箱圆筒 | 左轮廓线 | 默认 | 0 | 0 | 0 | 默认
2 | c | 壳程入口 | 250 | 150 | WN | RF | 默认 | 壳体圆筒 | 左轮廓线 | 默认 | 180 | 0 | 0 | 默认 |  | 1200 | 4500 | 1200
1 | d | 壳程出口 | 250 | 150 | WN | RF | 默认 | 壳体圆筒 | 右轮廓线 | 默认 | 0 | 0 | 0 | 默认

## 5元件材料
见已提供附件